## 判定委員会用総括表(例） RC造
〇〇中学校 校舎⑩棟 被災後耐震改修設計 総括表 （RC造：2次診断） 診断者：＊＊＊構造設計(株)、熊本一郎
施 設 名 |  | 〇〇中学校 校舎⑩棟 |  |  |  | 所 在 地 |  | 熊本県熊本市中央区〇〇1丁目1番1号 | [5 empty] | 適 用 基 準 |  | 既存鉄筋ｺﾝｸﾘｰﾄ造建築物の耐震診断基準同解説(2001) | [5 empty] | Iso = Es×Z☓G☓U |  |  |  |  | Is = Eo☓SD☓T
建 設 年 |  | 昭和55年1月 （築後37年） |  |  |  | 主体構造階数 |  | 1 | 階建 | 延 床 面 積 |  | 300 | ㎡ |  |  | 震災建築物の被災度区分判定基準および復旧技術指針(2015) | [5 empty] | Ｉｓｏ ： | 構造耐震判定指標＝0.75 |  |  |  | Ｉｓ ： |  | 構造耐震指標
主体構造形式 |  | 耐震壁付ラーメン構造 |  |  |  | コンクリート強度 |  | １階 | 階 | 階 | 階 | 階 |  | 判 定 基 準 |  | (被災前) IS≧0.75 CTU･SD ≧0.375 | [5 empty] | Ｅｓ ： | 耐震判定基本指標＝0.60 |  |  |  | Eo ： |  | 保有性能基本指標
コンクリート |  | ｺﾝｸﾘｰﾄ種別 |  | 普通ｺﾝｸﾘｰﾄ |  | コア圧縮強度平均値 |  | 21.7 |  |  |  |  | N/mm２ |  |  | (被災後) DIS≧0.75 DCTU･DSD ≧0.375 | [5 empty] | Ｚ ： | 地域指標＝1.0 |  |  |  | SD ： |  | 形状指標
|  | 設計基準強度 |  | 180 kgf/cm２ |  | 診 断 強 度 |  | 20.6 |  |  |  |  | N/mm２ | 外力分布の補正係数 |  | １/Ａi | [5 empty] | Ｇ ： | 地盤指標 (一般地域)＝1.0 |  |  |  | Ｔ ： |  | 経年指標＝0.95
鉄 筋 |  | 主筋 SD30 ・ 帯筋 SD30 |  |  |  | 鉄 筋 診 断 強 度 |  | 主筋 344 N/mm２ 帯筋 344 N/mm２ | [5 empty] | 診断次数 |  | ２次 | [5 empty] | Ｕ ： | 用途指標＝1.25 |  |  |  | CTU ： |  | 終局時累積強度指標
[14 empty] | 崩 壊 形 式 |  | CB:曲げ柱 CS:せん断柱 CSS:極脆性柱 CWB:曲げそで壁付柱 CWS:せん断そで壁付柱 WB:曲げ壁 WS:せん断壁 WCB:曲げ柱型付壁 WCS:せん断柱型付壁
使用プログラム |  | 準 備 計 算 |  | DOC-RC Ver7 株式会社 構造システム | [17 empty] | DIS ： | 被災後の構造耐震指標 |  |  |  | DCTU ： |  | 被災後終局時累積強度指標
|  | 診断プログラム |  | DOC-RC Ver7 株式会社 構造システム | [17 empty] | R ： | 耐震性能残存率（％） |  |  |  | DSD ： |  | 被災後の形状指標
| Ｘ方向 | [13 empty] | Y方向
被災前 | 階 | ΣＷｉ | 1/Aｉ | W/A | Ｃ | Ｆ | 崩壊形式 |  | Ｅｏ | ＳＤ | Ｔ | Is | ＣＴU・ＳＤ | 判定 | 階 | ΣＷｉ | 1/Aｉ | W/A | Ｃ | Ｆ | 崩壊形式 |  |  | Ｅｏ | ＳＤ | Ｔ |  | Is |  | ＣＴU・ＳＤ | 判定
| 1 | 4174 | 1 | 12.3 | 1.24 | 1 | CB,CS,WS,WCB,WCS |  | 1.24 | 1 | 0.95 | 1.178 | 1.24 | OK | 1 | 4174 | 1 | 12.3 | 1.14 | 1 | CB,CS,WS,WCB,WCS |  |  | 1.14 | 1 | 0.95 |  | 1.083 |  | 1.14 | OK
[9 empty] | (5)式 | [14 empty] | (5)式
被災後 | 階 | ΣＷｉ | 1/Aｉ | W/A | Ｃ | Ｆ | 崩壊形式 |  | Ｅｏ | DＳD | Ｔ | DIS | DＣＴU・DＳＤ | 判定 （R%） | 階 | ΣＷｉ | 1/Aｉ | W/A | Ｃ | Ｆ | 崩壊形式 |  |  | Ｅｏ | DＳD | Ｔ |  | DIS |  | DＣＴU・DＳＤ | 判定 （R%）
| 1 | 4174 | 1 | 12.3 | 1.18 | 1 | CB,CS,WS,WCB,WCS |  | 1.18 | 1 | 0.95 | 1.121 | 1.18 | OK | 1 | 4174 | 1 | 12.3 | 1.06 | 1 | CB,CS,WS,WCB,WCS |  |  | 1.06 | 1 | 0.95 |  | 1.007 |  | 1.06742 | OK
[9 empty] | (5)式 |  |  |  |  | 95% | [9 empty] | (5)式 | [6 empty] | 94%
被災前 | Ｘ方向 | [13 empty] | Y方向
| （診断済み・改修済みの場合）耐震診断は、平成○○年度構造評価業務（熊構第xx号）に使用した現地調査結果を用いて行った。 | [13 empty] | （診断済み・改修済みの場合）耐震診断は、平成○○年度構造評価業務（熊構第xx号）に使用した現地調査結果を用いて行った。
| （未診断の場合）耐震診断は、被災後の現地調査結果を用いて行った。 | [13 empty] | （未診断の場合）耐震診断は、被災後の現地調査結果を用いて行った。
| 崩壊形： | １階 曲げ柱が主体で、せん断部材が混在する崩壊形である。 | [12 empty] | 崩壊形： | １階 曲げ柱が主体で、せん断部材が混在する崩壊形である。
| 採用Is： | F=1.00における（５）式の採用となる。Is=1.18 > Iso=0.75となっている。 | [12 empty] | 採用Is： | F=1.00における（５）式の採用となる。Is=1.08 > Iso=0.75となっている。
| CTU・SD： | F=1.00における値 > 0.375となり所要値を満足する。 | [12 empty] | CTU・SD： | F=1.00における値 > 0.375となり所要値を満足する。
| SD指標： | 形状指標の減点はない。 | [12 empty] | SD指標： | 形状指標の減点はない。
|  | →所要の耐震性性能をみたしていると判断する。 | [13 empty] | →所要の耐震性性能をみたしていると判断する。
被災後 | 熊本地震による揺れの程度は、震度○○であった。各階の壁に部材損傷度○～〇程度のひび割れ被害がある。 | [13 empty] | 熊本地震による揺れの程度は、震度○○であった。各階の壁に部材損傷度○～〇程度のひび割れ被害がある。
| 被災度区分判定基準に基づき被災後の耐震診断を行った。 | [13 empty] | 被災度区分判定基準に基づき被災後の耐震診断を行った。
| 崩壊形： | 崩壊形は被災前と同じである。 | [12 empty] | 崩壊形： | 崩壊形は被災前と同じである。
| 採用Is： | 被災前と同じF=1.00における（５）式の採用とした。被災前に比べ、若干耐震性能は低減した。 | [12 empty] | 採用Is： | 被災前と同じF=1.00における（５）式の採用とした。被災前に比べ、若干耐震性能は低減した。
| CTU・SD： | 被災前と同様、所要値を満足している。 | [12 empty] | CTU・SD： | 被災前と同様、所要値を満足している。
| SD指標： | 被災前と同じ値となった。 | [12 empty] | SD指標： | 被災前と同じ値となった。
| 被災度区分：耐震性能残存率Rは９５％であり、「軽微」に区分される。基礎構造は「無被害」であった。 | [13 empty] | 被災度区分：耐震性能残存率Rは９４％であり、「軽微」に区分される。基礎構造は「無被害」であった。
|  | →補強は不要である。ただし、補修は必要である。 | [13 empty] | →補強は不要である。ただし、補修は必要である。
現地調査 | ｺﾝｸﾘｰﾄ強度・ひび割れ | [5 empty] | 使用鉄筋 |  |  |  |  | コンクリートの中性化 | [5 empty] | 不同沈下・基礎 | [5 empty] | 非構造部材・付属工作物等
| コンクリートコア圧縮強度の平均値は、21.7 N/mm２と、設計基準強度を上回っている。 | [5 empty] | 使用鉄筋、配筋状況は設計図書どおりであった。 |  |  |  |  | コンクリート中性化の標準値は、24.2ｍｍである。 |  |  |  |  | 最大相対沈下量は、Ｘ方向 5mm、1/1000 Ｙ方向 4mm、1/1250であった。 | [6 empty] | 内外壁、外部窓シーリングについては、現状にて特に問題ないと思われる。
[7 empty] | 使用鉄筋は、主筋がD２２,D１９(SD３０）、帯筋、壁筋が、D13、D10（SD30）であった。 |  |  |  |  | 実測値最大深度25.0mmであった。（柱：6箇所中0箇所、壁10箇所中3箇所）
| ひび割れは柱及び梁に軽微なひび割れ、壁に垂直ひび割れが確認された。 | [15 empty] | 不同沈下によるひび割れ等の障害は見受けられない。
[7 empty] | 被りは、調査した6箇所に不足は見られなかった。 | [9 empty] | 基礎の支持力不足はない。
| ひび割れの補修は行われていない。 | [5 empty] | 発錆状況は、調査した全ての柱において錆なしであった。 | [16 empty] | 鉄骨造置き屋根部（置き屋根形式の体育館等の場合）
帯筋フック形状は、調査した柱3箇所中1箇所が90度であり、2箇所は135度であった。